## 1.4 Ремонт межнанельных швов па
1.4 Ремонт межнанельных швов панель | 1.4 Ремонт межнанельных швов панель,
Наименование
3
Раздел 1.
Ремонт и восстановление герметизации стыков шириной панельного шва 30 мм наружных стеновых панелей с применением: канатного метода отверждающими мастиками или герметиками с установкой упругой прокладки
1. Вскрытие устья стыка и удаление цементно-песчаной заделки.
2. Удаление из полости стыка герметизирующих и уплотняющих материалов.
3. Очистка граней и фасок панелей от старых герметизирующих материалов, наплывов бетона и раствора.
4. Установка прокладок уплотнительных.
5. Огрунтовка поверхностей (праймирование) стыка.
6. Приготовление герметизирующей мастики.
7. Заполнение герметизирующей мастикой устья стыка с заглаживанием мастики и приданием формы шву.
При изменении ширины панельного шва на каждые 10 мм добавлять к норме: 53-01-020-25
1. Огрунтовка поверхностей (праймирование) стыка.
2. Приготовление герметизирующей мастики.
3. Заполнение герметизирующей мастикой устья стыка с заглаживанием мастики и приданием формы шву.
Мастика герметизирующая нетвердеющая для герметизации швов и стыков, марка УМС-50
Праймер двухкомпонентный на эпоксидной основе для композитных материалов, компонент А
Шнур пенополиэтиленовый теплоизоляционный уплотнительный, сечение круглое сплошное, диаметр 30 мм
Герметик пенополиуретановый (пена монтажная) универсальный, объем 1000 мл