## 1.7 Окраска фасада (кирпич) - С
(наименование стройки)
Ведомость состава работ
на: | 1.7 Окраска фасада (кирпич), |  |  |  | 1.7 Окраска фасада (кирпич),
(наименование работ и затрат, наименование объекта)
Основание:
№ | Обоснование | Наименование | Ед. изм. | Кол.
1 | 2 | 3 | 4 | 5
Раздел 1. | [5 empty] | Раздел 1.
1 | ГЭСН13-06-003-01 | Очистка поверхности щетками | м2 | 1
1. Очистка поверхности.
2. Контроль качества.
2 | ГЭСН15-07-003-02 | Нанесение водно-дисперсионной грунтовки на поверхности: пористые (камень, кирпич, бетон и т.д.) | 100 м2 | 0.01
1. Подготовка поверхности.
2. Заполнение аппарата грунтовкой.
3. Нанесение грунтовки на подготовленную поверхность распылением.
3 | ФСБЦ-14.4.01.02-0012 | Грунтовка укрепляющая, глубокого проникновения, быстросохнущая, паропроницаемая | кг | 0.138
4 | ГЭСН15-04-019-10 | Окраска фасадов акриловыми составами в два тона: с люлек краскопультами с подготовкой поверхности | 100 м2 | 0.01
1. Расшивка трещин с подмазыванием.
2. Шлифование подмазанных мест.
3. Грунтование подмазанных мест.
4. Шпатлевание подмазанных мест.
5. Шлифование прошпатлеванных поверхностей.
6. Грунтование поверхности.
7. Окраска поверхности в два тона за 2 раза.
5 | ФСБЦ-14.4.01.02-0012 | Грунтовка укрепляющая, глубокого проникновения, быстросохнущая, паропроницаемая | кг | 0.2
6 | ФСБЦ-04.3.02.09-0703 | Смеси сухие гидроизоляционные на цементной основе и модифицирующих добавок для устранения активных протечек бетонных и железобетонных конструкций, срок схватывания 3 мин, класс В15 (М200), F25, W6, расход 1800 кг/м3 | т | 0.00053
7 | ФСБЦ-14.3.02.01-0362 | Краска водно-дисперсионная акрилатная ВД-АК-104 | т | 0.0005